## Arkusz1
NR_CL | STANOWISKO | NAZWA | Cu | Sn | Sb | As | Pb | Co | Bi | Ag | Au | Ni | Fe | Mn | Cr | Zn | Al | UWAGI
3664 | Linowo | siekierka | 92.94 | 7 | 0 | 1e-05 | 0 | 0 | 0 | 0 | 0 | 0.03 | 0.031 | 1e-05 | 0 | 0 | 0