## Arkusz1
NR_CL | STANOWISKO | NAZWA | Cu | Sn | Sb | As | Pb | Co | Bi | Ag | Au | Ni | Fe | Mn | Cr | Zn | Al | UWAGI
4508 | Karmin | szpila | ++++ | + | xx | xx | x | x |  | x | [7 empty] | jakościowa
|  |  | ++++ | składnik podstawowy
|  |  | +++ | zawartośc bardzo duża 20-50%
|  |  | ++ | zawartość duża 10-20%
|  |  | + | zawartość znaczna 5-10%
|  |  | xx | mniej znaczna 1-5%
|  |  | xx | mała 0,1-1%
|  |  | śl. | śladowa